## Tabelle1
AUSFÜHRUNGSPLANUNG/Korrosionsschutzplan Stand tt.mm.jjjj
[5 empty] | Anforderungen/Belastung |  |  | Materialwahl
Ort | Gebäude | Geschoss | Raum | Bauteil | Klima/ Feuchtebedingungen | Belastungen durch Chemikalien | Korrosivitätskategorie nach WS 8000:2019-11 Tabelle 6 | Material | Korrosionsschutz nach WS 8000:2019-11
1 | übergreifend gültige Anforderungen
div. | div. | div. | div. | Gitterroste innen (auch Treppen) | klimatisiert, beheizt (>5°C), entfeuchtet, kein Kondenswasser | keine, (Fällmittelleitungen wurden generell im Doppelrohr und/oder unter den Rosten verlegt) | C2 | S 235 JR | KSS 1.1 Feuerverzinkung 85 mm durchschnittliche Schichtdicke
div. | div. | div. | div. | Gitterroste außen (auch Treppen) | Wettereinfluß, Regen, Schnee, Frost, ken Tausalz | keine, (Fällmittelleitungen wurden generell im Doppelrohr und/oder unter den Rosten verlegt) | C5 | S 235 JR | KSS 1.1 Feuerverzinkung 85 mm durchschnittliche Schichtdicke + KSS 2.3 entsprechend Tabelle 16 => Duplex
div. | div. | div. | div. | Geländer innen | klimatisiert, beheizt (>5°C), entfeuchtet, kein Kondenswasser | keine | C2 | S 235 JR | KSS 1.1 Feuerverzinkung 85 mm durchschnittliche Schichtdicke
div. | div. | div. | div. | Geländer außen | Wettereinfluß, Regen, Schnee, Frost, ken Tausalz | keine | C5 | St. 1.4571 | -
2 | Rechenhalle - besondere Anforderungen
150 | 00 | EG00 | +77FL175 | Stahlträger und -binder, Stahl-Skelettkonstruktion der Halle | klimatisiert, beheizt (>5°C) | Korrosionspotential infolge gasförmiger Abwasser-inhaltsstoffe sowie Luft-feuchtigkeit | C2 | S 235 JR | KSS 1.1 Feuerverzinkung 85 mm durchschnittliche Schichtdicke
150 | 00 | EG00 | +77FL175 | Wartungsgerüst, Querförderer | klimatisiert, beheizt (>5°C) | Korrosionspotential infolge gasförmiger Abwasser-inhaltsstoffe sowie Luft-feuchtigkeit | C5 | S 235 JR | KSS 1.1 Feuerverzinkung 85 mm durchschnittliche Schichtdicke