## Tabelle1
Entwurfsplanung / Raumanforderungen, Oberflächenqualität, Aufbau und Gestaltung Stand TT.MM.JJJJ
[5 empty] | Raumanforderungen/Rahmenbedingungen | [5 empty] | Oberflächenqualität, Aufbau und Gestaltung | [5 empty] | Beschreibung der Aufbauten Fußboden – Fliesen: - Untergrund Stahlbeton - Gefälleestrich - Bodenfliesen Farbton: grau (RAL 7042 oder gleichwertig) durchgefärbt - keramische Fliesen/Platten (Feinsteinzeug, nicht frostbeständig), Abmessung ca. 20x20cm, - Oberfläche: abriebfest, eben, Klasse der Rutschhemmung R 12 - im Dünnbett, mit hydraulisch erhärtendem Dünnbettmörtel nach DIN 18156-2, - verfugen mit Fugenmörtel für gewerbliche Ansprüche, nach Wahl des AN, im Farbton passend zu den Fliesen Fußboden – Beschichtung: - Industriebeschichtung (geeignet für innen und außen, hoch belastbar, auch mit Hubwagen etc.) - 1,2 bis 1,5 kg/m² Füllspachtel - diffusionsfähige Hybridspachtelmasse (ECC) - lichtgrau (RAL 7035 oder gleichwertig) - Klasse der Rutschhemmung R12 mit Besenstrich zur Rinne - 2 bis 2,2 kg/m² Kunstharzmörtel - 2-lagig gespachtelt - diffusionsoffen - Oberfläche strahlen/ vorbereiten Wand – Fliesen: - Untergrund Stahlbeton - glasierte keramische Wandfliesen Farbton: reinweiß, matt (RAL 9010 oder gleichwertig), durchgefärbt, Abmessung ca. 20x20cm - Oberfläche: eben, Glasur matt - im Dünnbett auf vorbehandelte Fläche mit hydraulisch erhärtendem Dünnbettmörtel nach DIN 18156-2, - verfugen mit Fugenmörtel nach Wahl des AN, im Farbton passend zu den Fliesen Wand – Anstrich: - 2-lagige Beschichtung auf Wänden, aus Silikatfarbe, wasserverdünnbar, - Untergrund: Stahlbeton, - matt, deckend, Farbton weiß RAL 9010 oder gleichwertig, reinweiß matt - bestehend aus: Grund- und Schlussbeschichtung Wand – Staubschutzanstrich: - Untergrund: Stahlbeton - staubbindender Anstrich - Grundanstrich: 1 x 50 % verdünnt - Zwischenanstrich: 1 x - Endanstrich: 1 x - Materialauftrag: 400 g/m2 - Farbton: Grau (RLA 7042 oder gleichwertig)
Ort | Gebäude | Geschoss | Raum | Raumbezeichnung/Funktion | Klimabedingungen | Belastungen durch wassergef. Stoffe (Anforderungen WHG) | Klasse der Rutschhemmung DIN EN 16165 | Stapler- befahrbar-keit | Einschätzung zum Auftreten von Nässe | sonstige Anforderungen | Fußboden | Wände |  |  |  | Decke
[12 empty] | Wand 1 ↑ | Wand 2 → | Wand 3 ↓ | Wand 4 ←
1 | Flockungsfiltration
150 | 00 | EG00 | +77FL175 | Maschinenhalle Filter | klimatisiert, beheizt (>5°C), entfeuchtet, kein Kondenswasser | keine, da Durchführung der Fällmittelleitung in Doppelrohr | R 12 | ja | Reinigungsarbeiten mit Betriebswasser, Filterkammerentleerungen | leichte Reparaturfähigkeit des Fußbodens aufgrund der sehr hohen Lasten | StB r, GE, GmE, B | SB2, A | SB2, A | SB2, A | SB2, A | SB2, A
150 | 00 | EG00 | +77FL185 | Treppenhaus (-raum) | klimatisiert, beheizt (>5°C), entfeuchtet, kein Kondenswasser | keine, da Durchführung der Fällmittelleitung in Doppelrohr | R12 | nein | feuchtes Schuhwerk, Wischwasser | keine | StB g, E, B | SB2, A | SB2, A | SB2, A | SB2, A | SB2, A
150 | 00 | EG00 | +77FL195 | Betontreppen außen | Außenbereich, Regen, Frost, Schnee möglich | keine | R 12 | nein | Regen, Frost, Reinigung mit Betriebswasser | keine | StB g, GoE, B | SB2 | SB2 | SB2 | SB2 | SB2
150 | 00 | EG00 | +77FL175 | Mittelspannungsraum (MSHV) | klimatisiert, beheizt (>10°C), entfeuchtet, kein Kondenswasser | keine, (bei Leitungsdefekt Kältemittel R407C) | R 12 | nein | keine | Staubschutz unter dem Doppelboden | StB g, E, SB, D | SB2, A | SB2, A | SB2, A | SB2, A | SB2, A
Kurzzeichen Oberflächenqualität, Aufbau und Gestaltung - SB4 bis SB4: Sichtbetonklasse 1 – 4 - StB g: Stahlbeton geglättet - StB r: Stahlbeton rau - M: Mauerwerk - Pu g: Putz geglättet - Pu r: Putz rau - F: Fliesen - B: Beschichtung - SB: Staubschutzbeschichtung - D: Doppelboden - E: Eben - GE: Gefälleestrich - GmE: Gefälle mit Einlauf - GoE: Gefälle ohne Einlauf - A: Anstrich