## Muster
Prüfkörper
Material:
Prüfkörpernummer:
Dicke in mm:
Länge in mm:
Breite in mm:
Fläche in mm²:
Gewicht in g:
Oberfläche:
Besonderheiten:
Auslagerungsort
Werk:
Ort:
Bauteil:
Auslagerungszeitpunkt
Datum:
Ergebnisse
Prüfungszeitpunkt:
Gewicht in g:
Masseverlust in g:
Besonderheiten:
Zuordnung Korrosivitätskategorie in Anlehnung an DIN EN ISO 12944-2:2018-04, Tabelle 1
| Kategorie | Masseverlust in g/m² a)
| C1 unbedeutend | ≤ | 1
| C2 gering | > | 1 | ≤ | 24.5
| C3 mäßig | > | 24.5 | ≤ | 49
| C4 stark | > | 49 | ≤ | 79.625
| C5 sehr stark | > | 79.625 | ≤ | 183.75
a) Die in Tabelle 1 der DIN EN ISO 12944-2:2018-04 angegebenen Werte beziehen sich auf 1 m². Aufgrund einer besseren Benutzbarkeit wurde der Prüfkörper ver-kleinert und der Masseverlust ins Verhältnis gesetzt.
Kategorie:
Schlussfolgerung
Fotodokumentation Prüfkörper
Prüfkörpernummer:
Datum:

## Beispiel
Prüfkörper
Material: | Stahlblech S235JR nach DIN EN 10025-2
Prüfkörpernummer: | 01
Dicke in mm: | 5
Länge in mm: | 350
Breite in mm: | 350
Fläche in mm²: | 122500
Gewicht in g: | 4680
Oberfläche: | unbeschichtet
Besonderheiten: | Beschriftung Prüfkörpernummer mit permanent Marker
Auslagerungsort
Werk: | Wasserwerk Beelitzhof
Ort: | TWA 2
Bauteil: | Lüftungsauslass Verdüsungskammer
Auslagerungszeitpunkt
Datum: | 2023-05-11
Ergebnisse
Prüfungszeitpunkt: | 2024-05-13
Gewicht in g: | 4508
Masseverlust in g: | 172
Besonderheiten:
Zuordnung Korrosivitätskategorie in Anlehnung an DIN EN ISO 12944-2:2018-04, Tabelle 1
| Kategorie | Masseverlust in g/m² a)
| C1 unbedeutend | ≤ | 1
| C2 gering | > | 1 | ≤ | 24.5
| C3 mäßig | > | 24.5 | ≤ | 49
| C4 stark | > | 49 | ≤ | 79.625
| C5 sehr stark | > | 79.625 | ≤ | 183.75
a) Die in Tabelle 1 der DIN EN ISO 12944-2:2018-04 angegebenen Werte beziehen sich auf 1 m². Aufgrund einer besseren Benutzbarkeit wurde der Prüfkörper ver-kleinert und der Masseverlust ins Verhältnis gesetzt.
| Kategorie: | C5
Schlussfolgerung
Fotodokumentation Prüfkörper
Prüfkörpernummer: | 01
Datum: 11.05.2023